## 附表2.3
附表2.3 |  | 渡槽（座槽）工程状况调查表
| 处 |  | 所 |  | 干渠 |  | 支渠 | 编号：
名称 | [5 empty] | 桩号 |  | 设计流量(m³/s)
建筑物等级 |  | 建成年月 |  | 加固改造年月 |  | 长度 |  | 加大流量(m³/s)
结构形式 |  | 断面尺寸（宽*高） |  | 槽身结构 |  | 槽壁厚度 |  | 止水形式
槽底高程 |  | 跨数 |  | 下部支撑结构型式
项目 | 序号 | 检查部位及内容 |  | 项目类别 | 情况描述
水力条件 | 1 | 进、出口流态 |  |  | a进、出口流态平稳。b进、出口流态基本平稳。c进、出口流态不稳，出现连续非贯穿性漩涡。d进、出口流态紊乱，出现连续贯穿性漩涡。
| 2 | 进、出口水位 |  |  | a进、出口水位与设计值相符。b进、出口水位降小于设计水深的5%。c进、出口水位降为设计水深的5%～10%。d进、出口水位降大于设计水深的10%。
| 3 | 过水流量 |  |  | a过流能力符合设计要求。b过流能力为设计值的90%以上。c过流能力为设计值的75%～90%。d过流能力为设计值的75%以下。
结构变形 | 1 | 槽身 |  |  | a槽身及其支承结构变形符合设计要求。b槽身及其支承结构变位小于20mm。c槽身及其支承结构变位为20mm~50mm。d槽身及其支承结构变位大于50mm。
| 2 | 支架或支墩 |  |  | a结构无变形。b结构变形不影响工程正常运行。c结构变形影响工程正常运行。d结构变形危及工程安全。
| 3 | 其他部位 |  |  | a其他部位结构无变形。b其他部位结构变形不影响工程正常运行。c其他部位结构变形影响工程正常运行。d其他部位结构变形危及工程安全。
结构破损 | 1 | 槽身 |  |  | a槽身及其支承结构完好。b槽身及其支承结构裂缝短小、不跨层，无贯穿性裂缝，裂缝宽度小于0.2mm，接缝止水基本完好。c槽身及其支承结构贯穿性裂缝宽度为0.2mm～0.3mm，接缝止水老化，局部渗水。d槽身及其支承结构贯穿性裂缝宽度大于0.3mm，结构破损，钢筋锈蚀，槽身渗水，接缝止水老化漏水。
| 2 | 支架或支墩 |  |  | a结构完好。b剥蚀、裂缝。c有贯穿性裂缝、表层剥蚀、或结构块体松动、脱落。d贯穿性裂缝遍布，结构块体离析。
| 3 | 混凝土碳化深度 |  |  | a混凝土碳化深度小于钢筋保护层厚度。b混凝土碳化深度小于钢筋保护层厚度。c混凝土碳化深度达到钢筋保护层厚度。d混凝土碳化深度大于钢筋保护层厚度。
| 4 | 混凝土强度 |  |  | a混凝土强度符合设计要求。b混凝土强度为设计值的90%以上。 c混凝土强度为设计值的80%～90%。d混凝土强度为设计值的80%以下。
地基基础 | 1 | 地基 |  |  | a地基无胀沉。b地基胀沉量小于20mm。c地基胀沉量为20mm～50mm。d地基胀沉量大于50mm。
| 2 | 基础 |  |  | a基础无变形。b基础稳定。c基础不稳定。d基础倾斜、位移。
调查意见与建议 | [7 empty] | 工程状况类别
调查人签字 |  | 水管所负责人 |  | 工程科科长 |  | 基层处负责人 |  | 调查时间
注：渡槽其它部位指进、出口渐变段、护栏等。