## 附表2.2
附表2.2 |  | 水闸（进水闸、节制闸、分水闸、泄洪闸、退水闸）工程状况调查表
总干渠 | 处 | 天王沟水管 | 所 | 总 | 干渠 | 通远 | 支渠 | 编号： | 1-02-03-02-001
名称 | 渠首枢纽 |  |  |  |  | 桩号 | K0+000 | 设计流量(m³/s) | 32
建筑物等级 | 1 | 建成年月 | 1992-01 | 加固改造年月 |  | 孔数/宽×高 | 5/4.2×4 | 加大流量(m³/s) | 36
主要构件材料 | 钢筋混凝土 | 混凝土强度 | C25 | 钢筋混凝土强度 | C25 | 保护层厚度 | 20 | 裂缝限宽 | 2
项目 | 序号 | 检查部位及内容 |  | 项目类别 | 情况描述
水力条件 | 1 | 进、出口流态 |  | A | a 闸室进、出口流态平稳。b 闸室进、出口流态基本平稳。c 闸室进、出口流态不稳，出现连续非贯穿性漩涡。d 闸室进、出口流态紊乱，出现连续贯穿性漩涡。
| 2 | 上、下游水位 |  | A | a 闸室水位满足设计要求。b 闸室水位降小于设计水深的5%。c 闸室水位降为设计水深的5%～10%。d 闸室水位降大于设计水深的10%。
| 3 | 过闸流量 |  | A | a 过闸流量符合设计要求。b 过闸流量为设计值的95%以上。c 过闸流量为设计值的90%～95%。d 过闸流量为设计值的90%以下。
| 4 | 闸后消能与冲刷 |  | B | a 闸后泄槽流态平稳，消能充分。b 闸后泄槽流态基本平稳，无冲刷破坏。c 闸后泄槽流态紊乱，消能不充分，防冲设施冲刷破坏。d 闸后泄槽流态紊乱，防冲设施冲刷破坏严重，危及工程安全。
结构变形 | 1 | 进口翼墙 |  | A | a 结构变形符合设计要求。b 闸室边墙及闸墩的变位，不影响闸门正常升降。c 闸室边墙及闸墩的变位影响闸门正常升降。d 闸室边墙及闸墩的变位造成闸门不能正常升降，危及工程安全。
| 2 | 闸室 |  | A | a 泄槽表面平整度符合设计要求。b 泄槽表面平整度小于20mm。c 泄槽表面平整度为20mm～40mm。d 泄槽表面平整度大于40mm。
| 3 | 消能设施 |  | A | a 其它部位结构变形符合设计要求。b 其它部位结构变形不影响工程正常运行。c 其它部位结构变形影响工程正常运行。d 其它部位结构变形危及工程安全。
结构破损 | 1 | 闸室 |  | A | a 闸室结构完好。b 闸室局部有剥蚀现象；裂缝短小、不跨层，裂缝宽度小于0.2mm。c 闸室有贯穿性裂缝，裂缝宽度为0.2mm～0.3mm；结构破损，钢筋锈蚀。d 闸室有贯穿性裂缝，裂缝宽度大于0.3mm；表面剥蚀，钢筋锈蚀程度危及工程安全。
| 2 | 消能设施 |  | B | a 消能设施完好。b 消能设施冲蚀、裂缝刚发生。c 消能设施冲蚀、裂缝扩展。d 消能设施破损危及工程安全。
| 3 | 其它部位 |  | A | a 其它部位结构完好。b 其它部位有剥蚀和裂缝现象。c 其它部位有贯穿性裂缝、表层有剥蚀、脱落现象。d 其它部位结构不完整。
| 4 | 混凝土碳化深度 |  | A | a 混凝土碳化深度小于钢筋保护层厚度。b 混凝土碳化深度小于钢筋保护层厚度。c 混凝土碳化深度达到钢筋保护层厚度。d 混凝土碳化深度大于钢筋保护层厚度。
| 5 | 混凝土强度 |  | B | a 混凝土强度符合设计要求。b 混凝土强度为设计值的90%以上。c 混凝土强度为设计值的80%～90%。d 混凝土强度为设计值80%以下。
地基基础 | 1 | 地基 |  | A | a 闸底板无变形。b 闸底板变形、裂缝刚发生。c 闸基础倾斜，底板裂缝扩展，闸后有渗水或清水逸出。d 闸基础倾斜，底板裂缝，闸后有浑水逸出。
| 2 | 基础 |  | A | a 基础无变形。b 基础胀沉小于50mm。c 基础胀沉为50mm～80mm。d 基础胀沉大于80mm。
调查意见与建议 |  | 测试调查 | [5 empty] | 工程状况类别 | B
调查人签字 |  | 水管所负责人 |  | 工程科科长 |  | 基层处负责人 |  | 调查时间 | 2026-09-12
注：1. 进水闸（节制闸、分水闸）其它部位包括进出口衔接段及消能设施、沉沙池等，无泄槽流态、泄槽表面平整度要求。
2. 泄洪闸（退水闸）其它部位指闸室进出口渐变段、泄槽及消能设施等，无闸室水位降要求。